## DEFCODE
CODE | DESCRIPTION | SIDE
0000 | 改回Pass, 改回Pass | 正檢
1000 | 微粒Particle | 正檢
1065 | PI下殘留物 Residueunder PI | 正檢
1091 | 晶背微粒 Particle on backside | 背檢
1094 | 長條狀patricle | 背檢
1100 | 污染 contamination | 正檢
1101 | P+ ILD Hump | 正檢
1110 | Blue材料 | 正檢
1123 | bond ring 上污染 | 正檢
1124 | Glass髒污 | 正檢
1191 | 晶背污染Contamination on backside | 背檢
1194 | 薄膜區污染 | 背檢
1195 | 街道漏酸污染 | 背檢
1196 | EKC4000殘留 EKC4000 Residue Cavity | 背檢
1291 | 晶背水痕Water mark on backside | 背檢
1391 | Membrane碎屑 | 背檢
1490 | 氣泡印痕 | 背檢
2010 | P+, P- 刮傷scratch in active area | 正檢
2011 | Membrane刮傷scratch in active area | 正檢
2030 | 銲墊刮傷scratch on pad | 正檢
2040 | 線路刮傷scratch on metal | 正檢
2050 | 非作動區刮傷 scratch on non-active area | 正檢
2065 | PI刮傷 Scratch on PI | 正檢
2090 | die 刮傷 | 背檢
2092 | bonding區刮傷 scratch on bond area | 背檢
2093 | Glass 刮傷 | 背檢
2094 | 薄膜區刮傷 | 背檢
2100 | die 破裂 | 正檢
2111 | Membrane破裂 | 正檢
2120 | N-EPI | 正檢
2140 | 金屬破洞 damage | 正檢
2150 | 銲墊壓傷 Pad crack | 正檢
2165 | PI龜裂 PI chap | 正檢
2190 | die 破裂 | 背檢
2193 | 玻璃上夾痕 bond chuck mark | 背檢
2230 | 探針導致Pad露底材Probe mark damage on pad, 針痕造成導線寬度少於原50% | 正檢
2390 | 樹根狀突起Cavity root-like rough | 背檢
2391 | 蝕刻不良 或Cavity 損傷 Damage on cavity bottom, 蝕刻環Etch Circles, KOH 殘留 /Pinoles | 背檢
2392 | 蝕刻缺陷Damage due to etching ( Circles, Pit), Cavity側壁變形Unsquare Wall Cavity | 背檢
2393 | 小黑點 | 背檢
2510 | P+ damages | 正檢
2565 | PI缺損 PI damage | 正檢
3011 | Poly變色 Discoloration on poly | 正檢
3030 | 銲墊變色Discolored of pad | 正檢
3050 | 護層變色Discoloration of passivation | 正檢
3094 | 街道或薄膜區漏酸 | 背檢
3095 | 薄膜區光阻殘留 Film Photoresist Residue | 背檢
3111 | 漏酸並蝕刻掉整顆die | 正檢
4090 | 色斑殘留Stain in the backside of diaphragm | 背檢
4091 | 彩紋殘留 | 背檢
4092 | Bonding區殘留 residue on bond area | 背檢
4093 | Bonding矽粉殘留 | 背檢
4110 | DIE上金屬殘留多餘材料Residue in active area | 正檢
4130 | 銲墊殘留Residue on pad | 正檢
4200 | 碎屑 Saw debris | 正檢
4230 | polyimide殘留Residue on pad | 正檢
4330 | 切割後矽粉殘留 Silicon Powder Residue | 正檢
4490 | SiN殘留Nitride flake Residue on backside | 背檢
4530 | pad氟殘留 Fluorine Residue on pad | 正檢
4611 | 光阻殘留 | 正檢
5000 | 未切斷uncut | 正檢
5100 | 晶粒偏移Die Shift of blue tape | 正檢
5101 | 晶粒錯位 Die dislocation of blue tape | 正檢
5200 | 崩裂chipping of chip, 切割不良Cutting mistake , 裂痕crack of chip | 正檢
5390 | 晶粒滲水 | 背檢
6022 | 無產品的製程識別碼或Die 位置標示碼Missing Die Mark | 正檢
6030 | 十字形、圓形、小正方形 Pad 不見 | 正檢
6050 | 護層不良Damage on passivation | 正檢
6060 | Silicon 遺漏 | 正檢
6093 | 未開孔 un-drilled glass hole , 孔洞缺失Glass hole defect | 背檢
6094 | 有效die區玻璃破裂 Glass crack in die area | 背檢
6110 | 圖形異常pattern incomplete, trench 異常 | 正檢
6124 | Glass圖形異常 | 正檢
6130 | 銲墊缺損missing of pad | 正檢
6150 | 護層多開Extra passivation open, 正檢Cavity缺損 / Die內邊緣變形 | 正檢
6166 | tether 圖形異常 | 正檢
6191 | Trench蝕刻不淨, trench 圖形異常 | 背檢
6192 | Trench Shift | 背檢
6194 | 薄膜圖形異常 | 背檢
6195 | Tir bar不見 Missing Tir bar | 背檢
6196 | Glass Chipping | 背檢
6197 | Glass 汙染 | 背檢
6198 | Glass長條Particle | 背檢
6199 | Glass Align Shift | 背檢
6210 | P+橋接P+ Bridging | 正檢
6250 | 護層圈狀異常 ring defect on passivation | 正檢
6323 | Bonding偏移產生未bond住區域變色 | 正檢
6366 | Trench 被玻璃完全檔 | 正檢
6393 | 孔洞偏移glass hole shift | 背檢
6394 | Die Shift on Backside | 背檢
6395 | Cutting Mistake on Backside | 背檢
6500 | PI變形 PI distortion | 正檢
6501 | Polyimide毛邊 | 正檢
6590 | Polyimide defect on backside | 背檢
6591 | PI高低差 | 背檢
6592 | PI變形 | 背檢
6610 | Passivation Tether以外連接 | 正檢
8040 | 附著不良/橋接 Pelling/Bridging | 正檢
8100 | 薄膜凹陷Losing Vacuum of cavity | 正檢
8200 | 遺漏晶粒Missing Die /對準標記脫落 | 正檢
8290 | 挑取晶粒 picked dies | 背檢
8300 | 掉die或die傾斜 Missing die form Frontside | 正檢
8390 | Missing die from backside | 背檢
8411 | 膜厚異常 | 正檢
8500 | 暗區Defect異常, 暗區條紋狀 streak | 正檢
8886 | 暫時性Reject code, 暫時性Reject Code | 正檢
8887 | 暫時性Reject code, 暫時性Reject Code | 正檢
8888 | 暫時性Reject code, 暫時性Reject Code | 正檢