## DEFCODE
CODE | DESCRIPTION | SIDE
1000 | 微粒, Particle | 正檢
1065 | PI下殘留物, Residueunder PI | 正檢
1091 | 晶背微粒, Particle on backside | 背檢
1094 | 長條狀patricle | AP174 背檢
1100 | 污染, contamination | 正檢
1101 | P+ ILD Hump | 正檢
1110 | Blue材料 | 正檢
1123 | bond ring 上污染 | AP174 正檢
1124 | Glass髒污 | 正檢
1130 | PAD 污染 PAD Contamination | 正檢
1150 | PAS 污染 PAS Contamination
1191 | 晶背污染, Contamination on backside | 背檢
1194 | 薄膜區污染 | AP174 背檢
1195 | 街道漏酸污染 | AP174 背檢
1196 | EKC4000殘留, EKC4000 Residue Cavity | 背檢
1291 | 晶背水痕, Water mark on backside | 背檢
1391 | Membrane碎屑 | 背檢
1490 | 氣泡印痕 | 背檢
2010 | P+,P- 刮傷, scratch in active area | 正檢
2011 | Membrane刮傷, scratch in active area | 正檢
2030 | 銲墊刮傷, scratch on pad | 正檢
2040 | 線路刮傷, scratch on metal | 正檢
2050 | 非作動區刮傷, scratch on non-active area | 正檢
2065 | PI刮傷, Scratch on PI | 正檢
2090 | die 刮傷 | AP174 背檢
2092 | bonding區刮傷, scratch on bond area | 背檢
2093 | Glass 刮傷 | 背檢
2094 | 薄膜區刮傷 | AP174 背檢
2100 | die 破裂 | AP174 正檢
2111 | Membrane破裂 | 正檢
2120 | N-EPI | 正檢
2130 | 破裂／裂痕 Broken / Crack | 正檢
2140 | 金屬破洞, damage | 正檢
2150 | 銲墊壓傷, Pad crack | 正檢
2165 | PI龜裂, PI chap | 正檢
2190 | die 破裂 | 背檢
2193 | 玻璃上夾痕, bond chuck mark | 背檢
2230 | 探針導致Pad露底材, Probe mark damage on pad, 針痕造成導線寬度少於原50% | 正檢
2330 | 腐蝕 Corrosion | 正檢
2390 | 樹根狀突起, Cavity root-like rough | 背檢
2391 | 蝕刻不良或Cavity 損傷, Damage on cavity bottom, 蝕刻環Etch Circles, KOH 殘留 /Pinoles | 背檢
2392 | 蝕刻缺陷Damage due to etching (Circles,Pit), Cavity側壁變形Unsquare Wall Cavity | 背檢
2393 | 小黑點 | 背檢
2510 | P+區域退火受損, P+ damage | 正檢
2530 | 表面粗糙 Surface roughening | 正檢
2565 | PI缺損, PI damage | 正檢
3011 | Poly變色, Discoloration on poly | 正檢
3030 | 銲墊變色, Discolored of pad | 正檢
3050 | 護層變色, Discoloration of passivation | 正檢
3094 | 街道或薄膜區漏酸 | AP174 背檢
3095 | 薄膜區光阻殘留, Film Photoresist Residue | 背檢
3111 | 漏酸並蝕刻掉整顆die | AP174 正檢
4030 | PAD 殘留 PAD Residue | 正檢
4050 | PAS 殘留 PAS Residue
4090 | 色斑殘留, Stain in the backside of diaphragm | 背檢
4091 | 彩紋殘留 | 背檢
4092 | Bonding區殘留, residue on bond area | 背檢
4093 | Bonding矽粉殘留 | 背檢
4110 | DIE上金屬殘留多餘材料, Residue in active area | 正檢
4130 | 銲墊殘留, Residue on pad | 正檢
4200 | 碎屑, Saw debris | 正檢
4230 | polyimide殘留, Residue on pad | 正檢
4330 | 切割後矽粉殘留, Silicon Powder Residue | 正檢
4490 | SiN殘留, Nitride flake Residue on backside | 背檢
4530 | pad氟殘留, Fluorine Residue on pad | 正檢
4611 | 光阻殘留 | 正檢
5000 | 未切斷, uncut | 正檢
5100 | 晶粒偏移, Die Shift of blue tape | 正檢
5101 | 晶粒錯位, Die dislocation of blue tape | 正檢
5200 | 崩裂chipping of chip, 切割不良Cutting mistake, 裂痕crack of chip | 正檢
5300 | 滲水 | 正檢
5390 | 晶粒滲水 | 背檢
6022 | 無產品的製程識別碼或Die 位置標示碼, Missing Die Mark | 正檢
6030 | 十字形、圓形、小正方形 Pad 不見 | 正檢
6050 | 護層不良, Damage on passivation | 正檢
6051 | 圖形異常 | 背檢
6060 | Silicon 遺漏, Glass 遺漏 | 正檢
6093 | 未開孔 un-drilled glass hole, 孔洞缺失Glass hole defect | 背檢
6094 | 有效die區玻璃破裂, Glass crack in die area | 背檢
6110 | 圖形異常pattern incomplete, trench 異常 | 正檢
6124 | Glass圖形異常 | 正檢
6130 | 銲墊缺損, missing of pad | 正檢
6150 | 護層多開, Extra passivation open, 正檢Cavity缺損 / Die內邊緣變形 | 正檢
6166 | tether 圖形異常 | AP174 正檢
6191 | Trench蝕刻不淨, trench 圖形異常 | AP174 背檢
6192 | Trench Shift | 背檢
6194 | 薄膜圖形異常 | 背檢
6195 | Tir bar不見, Missing Tir bar | 背檢
6196 | Glass Chipping | 背檢
6197 | Glass 汙染 | 背檢
6198 | Glass 長條Particle | 背檢
6199 | Glass Align Shift | 背檢
6210 | P+橋接, P+ Bridging | 正檢
6250 | 護層圈狀異常, ring defect on passivation | 正檢
6323 | Bonding偏移產生未bond住區域變色 | AP174 正檢
6366 | Trench 被玻璃完全檔 | AP174 正檢
6393 | 孔洞偏移, glass hole shift | 背檢
6394 | Die Shift on Backside | 背檢
6395 | Cutting Mistake on Backside | 背檢
6500 | PI變形, PI distortion | 正檢
6501 | Polyimide毛邊 | 正檢
6517 | supporting beam斷裂 | 正檢
6590 | Polyimide defect on backside | 背檢
6591 | PI高低差 | 背檢
6592 | PI變形 | 背檢
6610 | Passivation Tether以外連接 | 正檢
7000 | Peeling | 背檢
7170 | bond ring發現poor bond | 正檢
8040 | 附著不良/橋接, Pelling/Bridging | 正檢
8100 | 薄膜凹陷, Losing Vacuum of cavity | 正檢
8200 | 遺漏晶粒Missing Die /對準標記脫落 | 正檢
8290 | 挑取晶粒, picked dies | 背檢
8300 | 掉die或die傾斜, Missing die form Frontside | 正檢
8390 | Missing die from backside | 背檢
8411 | 膜厚異常 | 正檢
8500 | 暗區Defect異常, 暗區條紋狀 streak | 正檢
8886 | Defect C | 暫時性Reject code
8887 | Defect B | 暫時性Reject code
8888 | Defect A | 暫時性Reject code